## Listenfeld
Werkstoffauswahl |  | Werkstofftabelle
Werkstoff wählen | Zugfestigkeit | Werkstoff | Werkstoff-nummer | Zugfestigkeit Rm in N/mm² | Streckgrenze Re in N/mm²
S235JR | 340 | CuAl8Fe3 | 2.0932 | 470 | 200
|  | S235JR | 1.0037 | 340 | 225
|  | 1 C 45 | 1.0503 | 580 | 340
|  | 10 S 20 | 1.0721 | 460 | 355